## Isolants -entrée R
MàJ 02/2021
CALCUL DU DEPHASAGE THERMIQUE DES MATERIAUX ISOLANTS
Matériau | Mise en oeuvre | Masse volumique | Conductivité thermique moyenne | Conductivité thermique (si précisée sur devis) | Capacité thermique | Capacité thermique | Indiquer la résistance thermique à atteindre | Epaisseur requise | Diffusivité | Racine de D | Déphasage | Amortissement thermique
|  | kg/m3 | W/m.K |  | J/Kg.K | Wh/Kg.K | m2.K/W | m |  |  | Heures
Ouate de cellulose | Vrac | 30 | 0.04 |  | 1900 | 0.5277778 | 6 | 0.24 | 0.002526316 | 0.05026247 | 6.58941
Ouate de cellulose | Panneaux | 70 | 0.042 |  | 1900 | 0.5277778 | 6 | 0.252 | 0.001136842 | 0.03371709 | 10.31406
Polystyrène expansé | Plaques | 15 | 0.038 |  | 1400 | 0.3888889 | 6 | 0.228 | 0.006514286 | 0.08071113 | 3.898347
Polystyrène extrudé | Plaques | 34 | 0.03 |  | 1400 | 0.3888889 | 3.7 | 0.111 | 0.002268908 | 0.04763305 | 3.215834
Polyuréthane | Plaques | 30 | 0.03 |  | 1400 | 0.3888889 | 6 | 0.18 | 0.002571429 | 0.05070926 | 4.898514
Laine de verre | Rouleaux | 30 | 0.04 |  | 1000 | 0.2777778 | 3.7 | 0.148 | 0.0048 | 0.06928203 | 2.94795
Laine de verre | Panneaux rigides | 80 | 0.04 |  | 1000 | 0.2777778 | 3.7 | 0.148 | 0.0018 | 0.04242641 | 4.813983
Laine de roche | Rouleaux | 25 | 0.04 |  | 1000 | 0.2777778 | 6 | 0.24 | 0.00576 | 0.07589466 | 4.363943
Laine de roche | Panneaux rigides | 70 | 0.04 |  | 1000 | 0.2777778 | 3.7 | 0.148 | 0.002057143 | 0.04535574 | 4.503069
Laine de roche | Vrac | 45 | 0.038 |  | 2100 | 0.5833333 | 6 | 0.228 | 0.001447619 | 0.03804759 | 8.269644
Laine de bois | Rouleaux | 70 | 0.039 |  | 2100 | 0.5833333 | 6 | 0.234 | 0.000955102 | 0.03090473 | 10.44889
Laine de bois | Panneaux mous | 140 | 0.042 |  | 2100 | 0.5833333 | 3.7 | 0.1554 | 0.0005142857 | 0.02267787 | 9.456444
Laine de bois | Panneaux rigides | 200 | 0.07 |  | 2100 | 0.5833333 | 3.7 | 0.259 | 0.0006 | 0.0244949 | 14.59161
Laine de chanvre, lin, coton | Rouleaux | 40 | 0.04 |  | 1500 | 0.4166667 | 6 | 0.24 | 0.0024 | 0.04898979 | 6.760592
Laine de mouton | Rouleaux | [5 empty] | 6 | 0 | #DIV/0! | #DIV/0! | #DIV/0!
Liège | Expansé | 120 | 0.042 |  | 1700 | 0.4722222 | 6 | 0.252 | 0.0007411765 | 0.02722456 | 12.77376
Paille | Moyenne densité | 100 | 0.07 |  | 1550 | 0.4305556 | 6 | 0.42 | 0.001625806 | 0.04032129 | 14.37454
Perlite | Vrac | 90 | 0.05 |  | 1000 | 0.2777778 | 6 | 0.3 | 0.002 | 0.04472136 | 9.257321
Perlite | panneau | 180 | 0.06 |  | 1000 | 0.2777778 | 6 | 0.36 | 0.0012 | 0.03464102 | 14.34138
Vermiculite | Vrac | 75 | 0.07 |  | 900 | 0.25 | 6 | 0.42 | 0.003733333 | 0.06110101 | 9.485932
Béton de chanvre | Chanvribloc e = 10 cm | 350 | 0.065 |  | 1870 | 0.5194444 | 6 | 0.39 | 0.0003575248 | 0.01890833 | 28.46365
Béton de chanvre | Chanvribloc e = 20 cm | 300 | 0.065 |  | 1700 | 0.4722222 | 6 | 0.39 | 0.0004588235 | 0.02142017 | 25.12586
Béton de chanvre | Chanvribloc e = 30 cm | 300 | 0.065 |  | 1700 | 0.4722222 | 6 | 0.39 | 0.0004588235 | 0.02142017 | 25.12586

## Isolants -entrée épaisseur
CALCUL DU DEPHASAGE THERMIQUE DES MATERIAUX ISOLANTS
Matériau | Mise en oeuvre | Masse volumique | Conductivité thermique moyenne | Conductivité thermique (si précisée sur devis) | Capacité thermique | Capacité thermique | Résistance thermique atteinte | Entrer l'épaisseur souhaitée/possible | Diffusivité | Racine de D | Déphasage | Amortissement thermique
|  | kg/m3 | W/m.K |  | J/Kg.K | Wh/Kg.K | m2.K/W | m |  |  | Heures
Ouate de cellulose | Vrac | 30 | 0.04 |  | 1900 | 0.5277778 | 7 | 0.28 | 0.002526316 | 0.05026247 | 7.687645
Ouate de cellulose | Panneaux | 70 | 0.042 |  | 1900 | 0.5277778 | 6.666667 | 0.28 | 0.001136842 | 0.03371709 | 11.46006
Polystyrène expansé | Plaques | 15 | 0.038 |  | 1400 | 0.3888889 | 7.368421 | 0.28 | 0.006514286 | 0.08071113 | 4.787444
Polystyrène extrudé | Plaques | 34 | 0.03 |  | 1400 | 0.3888889 | 9.333333 | 0.28 | 0.002268908 | 0.04763305 | 8.112014
Polyuréthane | Plaques | 30 | 0.03 |  | 1400 | 0.3888889 | 9.333333 | 0.28 | 0.002571429 | 0.05070926 | 7.619911
Laine de verre | Rouleaux | 30 | 0.04 |  | 1000 | 0.2777778 | 7 | 0.28 | 0.0048 | 0.06928203 | 5.577204
Laine de verre | Panneaux rigides | 80 | 0.04 |  | 1000 | 0.2777778 | 7 | 0.28 | 0.0018 | 0.04242641 | 9.107535
Laine de roche | Rouleaux | 25 | 0.04 |  | 1000 | 0.2777778 | 7 | 0.28 | 0.00576 | 0.07589466 | 5.091267
Laine de roche | Panneaux rigides | 70 | 0.04 |  | 1000 | 0.2777778 | 7 | 0.28 | 0.002057143 | 0.04535574 | 8.519319
Laine de roche | Vrac | 45 | 0.038 |  | 2100 | 0.5833333 | 7.368421 | 0.28 | 0.001447619 | 0.03804759 | 10.1557
Laine de bois | Rouleaux | 70 | 0.039 |  | 2100 | 0.5833333 | 7.179487 | 0.28 | 0.000955102 | 0.03090473 | 12.50294
Laine de bois | Panneaux mous | 140 | 0.042 |  | 2100 | 0.5833333 | 6.666667 | 0.28 | 0.0005142857 | 0.02267787 | 17.03864
Laine de bois | Panneaux rigides | 200 | 0.07 |  | 2100 | 0.5833333 | 4 | 0.28 | 0.0006 | 0.0244949 | 15.77471
Laine de chanvre, lin, coton | Rouleaux | 40 | 0.04 |  | 1500 | 0.4166667 | 7 | 0.28 | 0.0024 | 0.04898979 | 7.887357
Laine de mouton | Rouleaux | [5 empty] | #DIV/0! | 0.28 | #DIV/0! | #DIV/0! | #DIV/0!
Liège | Expansé | 120 | 0.042 |  | 1700 | 0.4722222 | 6.666667 | 0.28 | 0.0007411765 | 0.02722456 | 14.19307
Paille | Moyenne densité | 100 | 0.07 |  | 1550 | 0.4305556 | 4 | 0.28 | 0.001625806 | 0.04032129 | 9.583027
Perlite | Vrac | 90 | 0.05 |  | 1000 | 0.2777778 | 5.6 | 0.28 | 0.002 | 0.04472136 | 8.640167
Perlite | panneau | 180 | 0.06 |  | 1000 | 0.2777778 | 4.666667 | 0.28 | 0.0012 | 0.03464102 | 11.15441
Vermiculite | Vrac | 75 | 0.07 |  | 900 | 0.25 | 4 | 0.28 | 0.003733333 | 0.06110101 | 6.323954
Béton de chanvre | Chanvribloc de 10 cm épaisseur | 350 | 0.065 |  | 1870 | 0.5194444 | 4.307692 | 0.28 | 0.0003575248 | 0.01890833 | 20.43544 |  | Documentation technique Chanvribloc
Béton de chanvre | Chanvribloc de 20 cm épaisseur | 300 | 0.065 |  | 1700 | 0.4722222 | 4.307692 | 0.28 | 0.0004588235 | 0.02142017 | 18.03908
Béton de chanvre | Chanvribloc de 30 cm épaisseur | 300 | 0.065 |  | 1700 | 0.4722222 | 4.307692 | 0.28 | 0.0004588235 | 0.02142017 | 18.03908
Béton banché |  | 2150 | 1.65 |  | 1080 | 0.3 |  | 0.25 | 0.00255814 | 0.05057805 | 6.82114
Bloc béton (parpaing) |  | 1185 | 0.952 |  | 1080 | 0.3 |  | 0.25 | 0.002677918 | 0.05174861 | 6.666846
Brique creuse standard |  | 650 | 1 |  | 1000 | 0.2777778 |  | 0.25 | 0.005538462 | 0.07442084 | 4.635798
Monomur |  | 740 | 0.12 |  | 1000 | 0.2777778 |  | 0.25 | 0.0005837838 | 0.02416162 | 14.27885
Brique pleine |  | 1850 | 1 |  | 1306 | 0.3627778 |  | 0.25 | 0.001490005 | 0.03860058 | 8.93769
Pisé |  | 1900 | 1.05 |  | 1000 | 0.2777778
Adobe ou torchis |  | 1600 | 0.65 |  | 1000 | 0.2777778
Bois léger brut, séché à l'air (sapin, épicéa) |  | 540 | 0.14 |  | 2400 | 0.6666667
Bois lourd (chêne, hêtre…) |  | 800 | 0.2 |  | 2700 | 0.75
Pierre ferme |  | 1895 | 1.4 |  | 1000 | 0.2777778
Pierre demi-ferme |  | 2200 | 1.4 |  | 1000 | 0.2777778
Pierre très tendre |  | 1590 | 0.85 |  | 1000 | 0.2777778
Meulières |  | 2200 | 1.8 |  | 1000 | 0.2777778
Granites |  | 2600 | 2.8 |  | 1000 | 0.2777778
Ardoises |  | 2400 | 2.2 |  | 1000 | 0.2777778
Plaque de plâtre BA13 |  | 825 | 0.25 |  | 1000 | 0.2777778
Enduit chaux |  | 1550 | 0.7 |  | 864 | 0.24
Enduit ciment |  | 1900 | 0.8 |  | 864 | 0.24
Enduit terre |  | 2000 | 1.2 |  | 1000 | 0.2777778
Enduit plâtre courant |  | 1150 | 0.57 |  | 1000 | 0.2777778

## Matériaux construction - épaiss
CALCUL DU DEPHASAGE THERMIQUE DES MATERIAUX DE CONSTRUCTION
Matériau | Mise en oeuvre | Masse volumique | Conductivité thermique moyenne | Conductivité thermique (si précisée) | Capacité thermique | Capacité thermique | Résistance thermique atteinte | Epaisseur | Diffusivité | Racine de D | Déphasage | Amortissement thermique
|  | kg/m3 | W/m.K |  | J/Kg.K | Wh/Kg.K | m2.K/W | m |  |  | Heures
Béton banché |  | 2150 | 1.65 |  | 1080 | 0.3 | 0.1515152 | 0.25 | 0.00255814 | 0.05057805 | 6.82114
Bloc béton (parpaing) |  | 1185 | 0.952 |  | 1080 | 0.3 | 0.262605 | 0.25 | 0.002677918 | 0.05174861 | 6.666846
Brique creuse standard |  | 650 | 1 |  | 1000 | 0.2777778 | 0.25 | 0.25 | 0.005538462 | 0.07442084 | 4.635798
Monomur |  | 740 | 0.12 |  | 1000 | 0.2777778 | 2.083333 | 0.25 | 0.0005837838 | 0.02416162 | 14.27885
Brique pleine |  | 1850 | 1 |  | 1306 | 0.3627778 | 0.25 | 0.25 | 0.001490005 | 0.03860058 | 8.93769
Pisé |  | 1900 | 1.05 |  | 1000 | 0.2777778 | 0.2380952 | 0.25 | 0.001989474 | 0.04460352 | 7.734816
Adobe ou torchis |  | 1600 | 0.65 |  | 1000 | 0.2777778 | 0.3846154 | 0.25 | 0.0014625 | 0.03824265 | 9.021342
Bois léger brut, séché à l'air (sapin, épicéa) |  | 540 | 0.14 |  | 2400 | 0.6666667 | 1.785714 | 0.25 | 0.0003888889 | 0.01972027 | 17.49469
Bois lourd (chêne, hêtre…) |  | 800 | 0.2 |  | 2700 | 0.75 | 1.25 | 0.25 | 0.0003333333 | 0.01825742 | 18.89643
Pierre ferme |  | 1895 | 1.4 |  | 1000 | 0.2777778 | 0.1785714 | 0.25 | 0.002659631 | 0.05157161 | 6.689728
Pierre demi-ferme |  | 2200 | 1.4 |  | 1000 | 0.2777778 | 0.1785714 | 0.25 | 0.002290909 | 0.04786344 | 7.208006
Pierre très tendre |  | 1590 | 0.85 |  | 1000 | 0.2777778 | 0.2941176 | 0.25 | 0.001924528 | 0.04386945 | 7.864243
Meulières |  | 2200 | 1.8 |  | 1000 | 0.2777778 | 0.1388889 | 0.25 | 0.002945455 | 0.05427204 | 6.356864
Granites |  | 2600 | 2.8 |  | 1000 | 0.2777778 | 0.08928571 | 0.25 | 0.003876923 | 0.06226494 | 5.540839
Ardoises |  | 2400 | 2.2 |  | 1000 | 0.2777778 | 0.1136364 | 0.25 | 0.0033 | 0.05744563 | 6.005679
Plaque de plâtre BA13 |  | 825 | 0.25 |  | 1000 | 0.2777778
Enduit chaux |  | 1550 | 0.7 |  | 864 | 0.24
Enduit ciment |  | 1900 | 0.8 |  | 864 | 0.24
Enduit terre |  | 2000 | 1.2 |  | 1000 | 0.2777778
Enduit plâtre courant |  | 1150 | 0.57 |  | 1000 | 0.2777778