## Feuil1
Fiche informative destinée aux conseillers France Renov de la MGP | [9 empty] | Pour toute question :
Facilitation à la lecture des audits énergétiques | [9 empty] | Raphaële Heliot
rheliot@agence-mve.org
attendus reglementaires de valeur R pour les aides MPR et CEE:
Murs | 3.7
toiture | 7
|  | conductivité | résistance | transmission |  | Calculette détails - pour retrouver les valeurs du calcul
matériau | épaisseur | lambda | R | U |  | Selon les valeurs founies dans l'audit, cette calculette permet de retrouver facilement le lambda à partir du R, ou l'épaisseur prise en compte à partir du R
| (avec e en m) |  | m².K/W | W/m²/K
Meulière | 0.3 | 0.9 | 0.3333333 | 3 |  | Valeur R |  | entrer la donnée
| 0.45 | 0.9 | 0.5 | 2 |  | épaisseur |  | entrer la donnée en mètres
| 0.5 | 0.9 | 0.5555556 | 1.8 |  |  | #DIV/0! | LAMBDA | Lambda = e / R
Pierre calcaire | 0.3 | 2.9 | 0.1034483 | 9.666667
| 0.5 | 2.9 | 0.1724138 | 5.8 |  | valeur U |  | entrer la donnée
[6 empty] | épaisseur |  | entrer la donnée en mètres
Brique pleine | 0.22 | 0.97 | 0.2268041 | 4.409091 |  |  | #DIV/0! | calcul du R
| 0.33 | 0.97 | 0.3402062 | 2.939394 |  |  | #DIV/0! | LAMBDA | Lambda = e/R
| 0.25 | 0.97 | 0.257732 | 3.88
[6 empty] | valeur R |  | entrer la donnée
béton plein | 0.2 | 1.75 | 0.1142857 | 8.75 |  | lambda |  | entrer la donnée
parpaing | 0.2 | 0.952 | 0.210084 | 4.76 |  |  | 0 | EPAISSEUR | e = R x lambda
brique alvéolaire | 0.2 | 0.39 | 0.5128205 | 1.95
machefer | 0.2 | 1.6 | 0.125 | 8 | le lambda à 0,66 est une moyenne, selon le mélange ça va de 0,056 à 0,09
densité entre 250 et 800 kg/m3
Hourdis terre cuite | 0.2 | 0.28 | 0.7142857 | 1.4
|  |  | #DIV/0! | #DIV/0! | blocs de correction thermique intérieure de 7,5 cm d'épaisseur pour gros murs en pierres
|  |  | #DIV/0! | #DIV/0! | blocs d'isolation sur murs d'épaisseur inf à 25cm (briques, machefer)
|  |  | #DIV/0! | #DIV/0!
|  |  | #DIV/0! | #DIV/0!
[5 empty] | densité de 50Kg/m3 |  |  |  | laine pour rampants ou plancher haut
Bois lourd (chene) |  | 0.2 | 0 | #DIV/0!
Bois léger (pin) |  | 0.14 | 0 | #DIV/0!
Chaux-chanvre | 0.08 | 0.066 | 1.212121 | 0.825 | thermowall à enduire densité 110kg/m3 |  |  |  | Fibre pour ITE murs enduite
banché ou projeté | 0.1 | 0.066 | 1.515152 | 0.66
| 0.15 | 0.066 | 2.272727 | 0.44
| 0.2 | 0.066 | 3.030303 | 0.33
| 0.3 | 0.066 | 4.545455 | 0.22
Bloc IsoHemp | 0.075 | 0.071 | 1.056338 | 0.9466667
| 0.15 | 0.071 | 2.112676 | 0.4733333
Laine de bois | 0.2 | 0.036 | 5.555556 | 0.18
| 0.25 | 0.036 | 6.944444 | 0.144
| 0.3 | 0.036 | 8.333333 | 0.12
fibre de bois | 0.12 | 0.038 | 3.157895 | 0.3166667
| 0.16 | 0.038 | 4.210526 | 0.2375
| 0.18 | 0.038 | 4.736842 | 0.2111111
ouate de cellulose insufflée | 0.3 | 0.039 | 7.692308 | 0.13
laine minérale | 0.1 | 0.04 | 2.5 | 0.4
| 0.2 | 0.04 | 5 | 0.2
| 0.3 | 0.04 | 7.5 | 0.1333333